## Tabelle1
Datenblatt | Nylon ESD
Allgemeine Information
Produkt |  |  | Antistatisches/Leitfähiges Nylon Polymer
Anwendung |  |  | Filament für den 3D Druck
Eigenschaften |  |  | Schlagzähigkeit
Hitzebeständigkeit
UV Stabilität (Aussenanwendungen)
schwer entflammbar
Technische Eigenschaften | Testmethode |  | Werte
spezifischer Durchgangs- wiederstand | IEC 60093 |  | 100 Ohm*m
spezifischer Oberflächen- wiederstand | IEC 60093 |  | 1000000 Ohm
Dichte | DIN EN ISO 1183 | g/cm³ | 1.02
Streckspannung | DIN EN ISO 527 | MPa | 35
Streckdehnung | DIN EN ISO 527 | % | 12
Zug E_Modul | DIN EN ISO 527 | Mpa | 1000
Kerbschlagzähigkeit | DIN EN ISO 179/23°C | kJ/m² | 80
Brennverhalten | UL 94 |  | HB bei 0,8 mm
Bio Abbaubarkeit | DIN 13432 |  | Nein
Verarbeitungsempfelung | Methode |  | Wert
Düsentemperatur | Grad Celsius | °C | 220 -250
Heizbett | Grad Celsius | °C | 120
Kühlung | Prozent |  | 50 - 100
Schichthöhe | Millimeter |  | ab 0,15
Geschwindigkeit | Millimeter/Sekunde |  | ab 0,15
Füllung | Prozent |  | 0 - 100
Konformitätserklärung
RoHD Konform
Entsprechend dem Sicherheitsdatenblatt für das Ausgangsmaterial
Alle Angaben beziehen sich auf das Ausgangsmaterial und nicht auf die, durch 3D Druck, hergestellten Artikel
Stand: 15.01.2017
High PERFORMANCE Materials